## Полы
Варианты напольных покрытий ООО "Энекон"
№ |  | Первый слой | Второй слой | Третий слой | Особенность применения | Внешний вид | Способ применения ***
1 | Обеспыливание | Энеклад СФС | 0 | 0 | переходы, гаражи, пространство под стелажами, тротуарная плитка | мокрый бетон, полу-матовый | Смешанный состав наносится равномерно, валиком, в один слой.
2 | Обеспыливание и укрепление | Энеклад СФС | Энеклад СФС | 0 | переходы, гаражи, пространство под стелажами, воззможна колеровка в темные тона, 150 мкм | мокрый бетон, или цветной, глянцевый | Смешанный состав наносится равномерно, валиком, в один слой, через 4-6 часов наносится второй слой.
3 | Пром пол | Энеклад СФС | ДюраФилл + кварц песок или спец наполнитель** | Энеклад СФС | механически прочный пол с песчанным наполнителем, возможна колеровка, от 525 мкм | цвет мокрого песка, или серый, глянцевый | Энеклад СФС наносится равномерно, валиком, в один слой. Через 4-6 часов валиками наносится первый слой ДюраФилл, сразу засыпается песком фракции до 0.4 мкм с полным перекрытием поверхности, без мокрых пятен. Через 12 час выполняется уборка излишков песка, шлифовка, обеспыливание. Последний слой Энеклад СФС аналогично первому.
4 | Кварцнаполненный пром пол | ДюраФилл + декор. наполнитель** | ДюраФилл | 0 | механически прочный пол с песчанным или декоративным наполнителем, от 750 мкм | цвет мокрого песка, или серый, | ДюраФилл наносится равномерно, валиком, в один слой, сразу засыпается песком фракции до 0.6 мкм с полным перекрытием поверхности, без мокрых пятен. Через 12 час выполняется уборка излишков песка, шлифовка, обеспыливание. Последний слой ДюраФилл аналогично первому.
5 | Художественный пол | ДюраФилл + кварц песок или декор. наполнитель** | ДюраФилл | 0 | Красивый пол для офисов, магазинов, дискотек, и т.п., от 750 мкм | цвет декора, глянцевый | ДюраФилл наносится равномерно, валиком, в один слой, сразу засыпается окрашеным кварц. песком до 0.4 мкм (флоками, глитерами, 3Dизображение) с полным перекрытием поверхности, без мокрых пятен. Через 12 час выполняется уборка излишков песка, обеспыливание. Последний слой ДюраФилл аналогично первому.
6 | Кварцнаполненный пром пол с повышенной защитой от истирания | ДюраФилл +/-кварц песок или спец наполнитель** | Энеклад ФПС | 0 | высоко наполненный пром пол, от 525 мкм | кирпично-красный или серый, глянцевый | ДюраФилл наносится равномерно, валиком, в один слой, (+/-) сразу засыпается песком фракции до 0.4 мкм с полным перекрытием поверхности, без мокрых пятен. Если выполнялась засыпка, через 12 час выполняется уборка излишков песка, шлифовка, обеспыливание. Энеклад ФПС наносится слоем 150 мкм, валиком.
7 | Высоконаполненный однослойный пром пол | Энеклад СФС + спец наполн.* | 0 | 0 | ударопрочный, износостойкий, всего 1 слой, 750 мкм | серый, матовый | Смешаный состав (на 1 кг полимера 1.9 кг наполнителя) наносится шпателем, сразу прокатывается валиком (резиновым или с коротким ворсом).
8 | Высоконаполненный пром пол | ДюраФилл + кварц песок ** | ДюраФилл + кварц песок ** | Энеклад СФС | механически прочный пол с песчанным наполнителем, возможна колеровка, от 825 мкм | цвет мокрого песка, или серый, или цветной, глянцевый | ДюраФилл наносится равномерно, валиком, в один слой, сразу засыпается песком фракции до 0.6 мкм с полным перекрытием поверхности, без мокрых пятен. Через 12 час. уборка излишков песка, обеспыливание. Второй слой ДюраФилл наносится аналогично первому.Через 12 час выполняется уборка излишков песка, шлифовка, обеспыливание. Последний слой Энеклад СФС наносится валиками.
9 | Полимер-песчанный пол | ДюраФилл + кварц песок ** | ДюраФилл + кварц песок ** | ДюраФилл | ударопрочный, износостойкий, возможна колеровка, от 1125 мкм | цвет мокрого песка, или цветной, глянцевый | ДюраФилл наносится равномерно, валиком, в один слой, сразу засыпается песком фракции до 0.6 мкм с полным перекрытием поверхности, без мокрых пятен. Через 12 час. уборка излишков песка, обеспыливание. Второй слой ДюраФилл наносится аналогично первому.Через 12 час выполняется уборка излишков песка, шлифовка, обеспыливание. Последний слой ДюраФилл наносится валиками, без присыпки песком.
10 | Универсальный пол | Хемклад P4C | Энеклад ФПС +/- кварц песок** | Энеклад ФПС | третий слой при использовании наполнителя, от 375 мкм | кирпично-красный или серый, глянцевый | Поверхность грунтуется Хемклад P4C валиками. Через 6-12 час. Энеклад ФПС наносится аналогично, толщина слоя 150 мкм, сразу засыпается песком фракции до 0.6 мкм с полным перекрытием поверхности, без мокрых пятен. Через 12 час. уборка излишков песка, обеспыливание. Последний слой Энеклад ФПС наносится валиками, толщиной 150 мкм.
11 | Пол для высоких нагрузок | ДюраФилл + кварц песок или спец наполнитель** | Энеклад ФПС +/- кварц песок** | Энеклад ФПС | повышенная мех. прочность, возможно сделать высоконаполненный, от 675 мкм | кирпично-красный или серый, глянцевый | ДюраФилл наносится равномерно, валиком, в один слой, сразу засыпается песком фракции до 0.6 мкм с полным перекрытием поверхности, без мокрых пятен. Через 12 час выполняется уборка излишков песка, шлифовка, обеспыливание. Энеклад ФПС наносится аналогично, толщина слоя 150 мкм, сразу засыпается песком фракции до 0.6 мкм с полным перекрытием поверхности, без мокрых пятен. Через 12 час. уборка излишков песка, обеспыливание. Последний слой Энеклад ФПС наносится валиками, толщиной 150 мкм.
12 | Полимер-корунд | ДюраФилл + кварц песок ** | ДюраФилл + кварц песок + карбид кремния ** | ДюраФилл | ударопрочный, износостойкий, возможна колеровка, от 1125 мкм | цвет мокрого песка, или цветной, глянцевый | ДюраФилл наносится равномерно, валиком, в один слой, сразу засыпается песком фракции до 0.6 мкм с полным перекрытием поверхности, без мокрых пятен. Через 12 час. уборка излишков песка, обеспыливание. Второй слой ДюраФилл наносится аналогично первому, засыпается смесью 1:1 кварцевого песка фракции до 0.6 мм и аналогичной фракции карбида кремния (4 кг смеси на 1 м2), прокатывается сухим валиком.Через 12 час выполняется уборка излишков песка, обеспыливание. Последний слой ДюраФилл наносится валиками, без присыпки песком..
13 | Хим стойкий пол | Хемклад P4C | Хемклад ЭсСи +/- кварц песок | Хемклад ЭсСи | частые разливы/постоянный контакт с химикатами к которым материал устойчив., от 375 мкм | светло или темно-серый, глянцевый | Поверхность грунтуется Хемклад P4C валиками. Через 6-12 час. Наносится первый слой Хемклад ЭсСи (+/-) присыпается кварцевым песком фракции до 0.6 мм. Через 12 час. Наносится валиками следующий слой Хемклад ЭсСи.
14 | Хим стойкий пол с экстремальной устойчивостью | Хемклад P4C | Хемклад XC +/- кварц песок** | Хемклад XC | частые разливы/постоянный контакт с химикатами к которым материал устойчив, от 575 мкм | белый или темно-серый, глянцевый | Поверхность грунтуется Хемклад P4C валиками. Через 6-12 час. Наносится первый слой Хемклад ХС (+/-) присыпается кварцевым песком фракции до 0.6 мм. Через 12 час. Наносится валиками следующий слой Хемклад ХС.
| Выравнивающие составы: | Материал
| выравнивание 6 кг на 24 м2 с песком 1:2 300 мкм | Энеклад СФС
| выравнивание 6 кг на 14 м2 со спец наполнит.* 1:2 750 мкм | Энеклад СФС
| выравнивание 60 кг на 86 м2 со спец наполнит.* 1:2 750 мкм | ДюраФилл
| выравнивание 60 кг на 170 м2 с песком 1:2 300 мкм | ДюраФилл
* - стоимость спец.наполнителя включена
спец. наполнитель - кварц содержащий полимерный наполнитель серого цвета
** - стоимость наполнителя и/или песка не включена
*** Работы выполняются по бетонному основанию, имеющему остаточную влажнось не более 5%, удовлетворяющему заказчика по ровности и гладкости поверхности. Для достижения требуемой гладкости и ровности поверхности используется фрезеровка и шлифовка бетона. Расход материала рассчитан на гладкую поверхность бетона, не ниже М300. Не рекомендуется использовать бетон, по прочности на сжатие ниже 300 кг/см2, поскольку в противном случае прочность получившегося пола может оказаться недостаточной. В случае, если необходим визуально гладкий пол, перепад высоты не должен превышать 2 мм на двухметровой рейке. Для выравнивания поверхности используются выравнивающие составы (см. таблицу). 1. Очищающая шлифовка бетона. Производится для удаления бетонного молочка, загрязнений, и приданию поверхности шероховатости. 2. Производится уборка мусора и обеспыливание. Внимание! После выполнения этого этапа работ, площадка, на которой выполняются работы, должна быть огорожена, не допускается перемещение лиц, не занятых в работах по обустройству пола. Не допускается одновременное производство работ, которые приводят к образованию пыли, могут привести к разливам жидкости, высокотемпературным воздействиям. 3. Шпатлевание швов, трещин, сколов (при необходимости). Выполняется составом Eneclad CFS в смеси с кварцевым песком фракции 0.1-0.3 мм в соотношении 1:4. 4. Выравнивание поверхности (при необходимости) выполняется составом Eneclad CFS, с добавлением на каждую упаковку двух весовых частей кварцевого песка (фракция 0.1-0.3 мм). 5. После затвердевания зашпатлеванных и выровненных участков (6-12 часов) производится их шлифовка для устранения неровностей шпатлевки. 6. Производится тщательная уборка мусора и полное обеспыливание.